## チェックシート
点検項目 |  |  |  |  | 県市町名 |  |  | 路線名 |  | 橋種 |  | 点検日
[5 empty] | コード | ― |  | 位置（起点側） |  | 延長(m) |  | 点検者
[5 empty] | 大型カルバート名 |  |  | 位置（終点側） |  | 総セグメント数 |  | 点検セグメント番号
―
点検項目 |  |  |  | 損傷状況 | 損傷程度の評価（該当する項目に○を付けて下さい）点検項目中の( )内は健全性評価目安である | [7 empty] | 写真番号 （複数記入可） | 損傷数量 損傷度Ｂ | 損傷数量 損傷度Ａ | 備考
[5 empty] | 該当部材 無し |  | O.K （健全性：Ⅰ） |  | B1 (健全性：Ⅱ) | B2 （健全性：（Ⅱ） | A （健全性：Ⅱ）
1 | 橋面 | 路面 |  | 路面の凹凸 | 部材無し |  | 凹凸5ｍｍ未満の損傷がある。 損傷箇所が少ない。 |  | 凹凸5ｍｍ以上の損傷がある。 損傷箇所が比較的多い。 | 凹凸5ｍｍ以上の損傷がある。 損傷箇所や面積が多く広い。 | 車両等の通行に支障がある(凹凸40ｍｍ以上)損傷がある。 |  |  |  |  | 供用性を評価
2 |  |  |  | 舗装の異常 | 部材無し |  | 舗装ひび割れ幅5mm以下である。 密集度が低い。 |  | 舗装ひび割れ幅5mm以上で深さが床版に達している。発生箇所数や面積は少ない。 | 舗装ひび割れ幅10mm以上で舗装直下のコンクリートが土砂化している。 発生箇所や面積が多い。 | 車両等の通行に於いて減速や迂回を必要とするような損傷がある。
7 |  | 高欄・防護柵・ 地覆・中央分離帯 |  | 腐食,変形・欠損など | 部材無し |  | 錆は表面錆で板厚の減少や断面欠損はなく、錆びの面積は50％未満。 部材等の変形、欠損、鉄筋の露出はない。 |  | 錆は表面錆で板厚の減少や断面欠損はないが、錆びの面積は50％以上。 部材等の変形、欠損、鉄筋の露出はあるが軽微である。 | 錆による板厚の減少や断面欠損があるが、錆びの面積は50％未満。 部材の一部が局部的に著しく変形し一部が欠損している。 支柱下地覆が欠損し支柱が浮いている。 | 車両の衝突による変形や腐食による断面欠損があり、錆びの面積が50％以上である。 損傷により逸脱防止構造(支柱や梁)の機能が失われ車両や通行人に支障がある。 |  |  |  |  | 供用性を評価
点検項目 |  |  |  | 損傷状況 | 損傷程度の評価（該当する項目に○を付けて下さい）点検項目中の( )内は健全性評価目安である | [7 empty] | 写真番号 （複数記入可） | 損傷数量 損傷度Ｂ | 損傷数量 損傷度Ａ | 備考
[5 empty] | 該当部材 無し |  | O.K （健全性：Ⅰ） |  | B1 (健全性：Ⅱ) | B2 （健全性：（Ⅱ～Ⅲ） | A （健全性：Ⅲ～Ⅳ）
24 | 上部工 | コンクリート | 床版 （側壁・頂版・底版） | 剥離・鉄筋露出 | 部材無し |  | 局部的な剥離が見られ鉄筋の露出があるが錆の発生は少ない。 |  | 主たる鉄筋(主筋、スターラップ)が露出しているが腐食は軽微である。 | 主たる鉄筋(主筋、スターラップ)が露出し腐食が著しく僅かに断面の減少が見られる。 | 主たる鉄筋のほとんどが露出し腐食が著しく、耐荷力に影響すると思われる断面減少が見られる。 |  |  |  |  | 耐荷性に直接影響する
25 |  |  |  | 漏水・遊離石灰, うき,変色・劣化 | 部材無し |  | 損傷なし |  | コンクリートの劣化がある。ひび割れから漏水が生じているが、錆汁や遊離石灰はほとんどみられない。 | コンクリートの劣化が激しい。ひび割れから著しい漏水や遊離石灰,，錆汁が生じている。 | 漏水等の風化作用によりコンクリートや鉄筋の劣化が進み材料強度低下が考えられ耐荷力に影響を与えている。
34 |  |  |  | 抜け落ち | 部材無し |  | 損傷なし |  | － | － | コンクリートの抜け落ちがある。
22 |  |  |  | ひび割れ | 部材無し |  | ひび割れ幅0.2mm未満 ひび割れ間隔1.0m以上 |  | ひび割れ幅03mm未満 ひび割れ間隔0.5m程度 | ひび割れ幅0.3mm以上 ひび割れ間隔0.5m未満 | 耐荷力に影響すると思われるひび割れがある。 せん断ひび(支点付近に斜め45°)が発生している。
36 |  |  |  | 定着部の異常 | 部材無し |  | 軽微なひび割れがある。 |  | ＰＣ鋼材の定着部より錆汁が認められる。または定着部に損傷が認められる。 | ＰＣ鋼材の定着部のコンクリートが剥離している。または定着部に著しい損傷がある。 | 定着具やアンカープレートに大きな変形が見られる。
37 |  |  |  | 漏水・滞水 | 部材無し |  | 損傷なし |  | － | － | 伸縮や排水装置等からの漏水がある。 支承付近に漏水による滞水がある。
45 | 下部工 | 基礎 |  | 沈下,移動,傾斜 | 部材無し |  | 損傷なし |  | 沈下、移動や傾斜の疑いがある。 | 明らかな沈下、移動、傾斜現象が見られる。 | 落橋の恐れがある。
46 |  |  |  | 洗掘 | 部材無し |  | 損傷なし |  | 軽微な洗掘がある。 | 比較的大きな(深く、長く、広い)洗掘現象が見られる。 | 落橋の恐れがある。
53 | その他 |  |  |  | 部材無し |  | 損傷なし |  | 損傷あり | － | [5 empty] | 上下流（起終点）部護岸のずれ等

## チェックシート2
点検項目 |  | 管理事務所 |  | 路線名 | 橋種 |  | 点検日
|  | コード | ― |  | 延長(m) |  | 点検者
|  | 大型カルバート名 |  |  | 総セグメント数 |  | 点検セグメント番号
備 考 お よ び 概 略 図 | ※その他損傷に対する記述，損傷スケッチ図，該当する写真番号を必要に応じて記入してください。※セグメント番号は、路線起点側を1番とする。但し、河川に設置されている大型カルバートは、上流側から見て左岸を1番とする。
点検結果の整理 | 損傷度の最悪値を記入（悪い順：Ａ，Ｂ2，Ｂ1，ＯＫ） | 損傷の総合評価（部材単位） コメント |  |  |  | 備 考
路面
伸縮装置
高欄・防護柵
排水施設
その他付属物
主桁
横桁・縦桁
床版
下部工躯体
基礎
支承